## Sayfa1
Üretim Tekniği: | Kuru çekme yöntemi ile gerçekleştirilen üretimde neme ve korozyona karşı büyük mukavemet gösteren kimyasallar kullanılmaktadır.
Kullanım: | Yatak ve oturma grubu üreticileri tarafından kullanılır.
Spring wire is used to primarily for bedding&seating applicationg and produced according to all international standards with the highest quality control system. The production and management is registered by ISO 9001-2000
SINIFI CLASS | Düşük Çekme Mukavemeti Low Tensile Strength | Orta Çekme Mukavemeti Medium Tensile Strength | Yüksek Çekme Mukavemeti High Tensile Strength
| SL | SM | SH
TEL ÇAPLARI ARALIĞI WIRE DIAMETERS RANGE | 0,40 mm - 14,00 mm | 0,40 mm - 14,00 mm | 0,40 mm - 7,00 mm
TEL ÇAPLARI ARALIĞI WIRE DIAMETERS RANGE | 1060 - 1970 N/mm² | 1130 - 2550 N/mm² | 1540 - 2830 N/mm²
PAKETLEME PACKING | Kangal, Karton göbekli Z2 ve Z3 / Coils, Z2,Z3 with cardboard core
*Müşteri talebine göre teller galvanizli ya da farklı çekme mukavemeti aralığında da üretilebilir.
Tel Toleransı / Wire Tolerance |  | Ovalite | TS ( N/mm2) | BL (N) | Bükme /Torsiyon(tur) | Ambalaj Özellikleri / Packing Specs | Karbon /Carbon Eqv (%)
| Min. - Max. | Max. | Min. - Target - Max | Min. - Max. | Min.
1.30 (C45) | 20 -20 | 15 | 1620 - 1715 - 1810 | 2149 - 2401 | 33 | KGB - 600 - 800 KG | 0.45%
1.40 (C45) | 20 -20 | 15 | 1620 - 1715 - 1810 | 2492 - 2785 | 33 | KGB | 0.45%
1.50 (C65) | 20 -20 | 15 | 1800 - 1900 - 2000 | 3180 - 3530 | 32 | KGB | 0.65%
1.60 (C70) | 20 -20 | 15 | 1800 - 1900 - 2000 | 3620 - 4020 | 32 | KGB | 0.65%
1.70 (C65) | 20 -20 | 15 | 1800 - 1900 - 2000 | 4090 - 4540 | 32 | KGB | 0.65%
1.80 (C65) | 20 -20 | 15 | 1800 - 1900 - 2000 | 4580 - 5090 | 32 | KGB | 0.65%
1.90 (C65) | 20 -20 | 15 | 1750 - 1850 - 1950 | 4950 - 5530 | 32 | KGB | 0.65%
2.00 (C65) | 20 -20 | 15 | 1700 - 1775 - 1850 | 5338 - 5809 | 29 | KGB | 0.65%
2.20 (C65) | 20 -20 | 15 | 1620- 1700 - 1750 | 6155 - 6649 | 28 | KGB | 0.65%
2.32 (C65) | 20 -20 | 15 | 1430 - 1515 - 1600 | 6042 - 6760 | 28 | KGB | 0.65%
2.38 (C65) | 20 -20 | 15 | 1550 - 1625 - 1700 | 6892 - 7559 | 28 | KGB | 0.65%
2.50 (C65) | 20 -20 | 15 | 1500 - 1600 - 1700 | 7300 - 8350 | --- | KGB | 0.65%
3.50 (C70) | 20 -20 | 15 | 1370 - 1500 - 1600 | 13175 - 15386 | --- | COIL - 250 KG | 0.7%
4.00 (C70) | 20 -20 | 15 | 1280 - 1380 -1480 | 16077 - 18766 | --- | COIL | 0.7%